## 監査実施報告書
帳票10
種類 ※どちらかに〇を付けてください。 |  | 自主監査 ・ Ahrestyによる監査
社名
監査日 |  |  |  | 確認者サイン | 作成者サイン
監査工程
監査員・立会者
※作成・確認サインの記載者 自主監査：お取引先様 Ahresty監査：Ahresty（商品営業部 品質技術課）
まとめ （確認領域，確認結果総評，改善領域，改善の進め方等）
Ⅰ.確認領域
Ⅱ.確認結果
Ⅲ.改善の進め方
Ⅳ.品質保証責任者の総括
・監査結果評価
・工程監査を通しての課題と改善
＜Ahrestyへの提出＞ 指定された期日までに、当報告書をまとめ Ahresty 商品営業部 品質技術課へご提出ください。
工程監査 実施報告書

## ﾁｪｯｸｼｰﾄ
帳票10 |  | 工程監査チェックシート
工程名
実施日 | [8 empty] | フォロー実施日
監査員 | [8 empty] | フォロー実施者
工程 | 大分類 | 重要 項目 | 不良事象 重要品質問題 | 推定される発生原因 | 工程検証内容 | 工程検証結果 | 判定 | 是正計画 |  |  |  | フォロー結果
[7 empty] | 〇：良好 △：一部 不十分 ×：不十分 | 判定 ×・△項目に対する是正計画を記載してください。 |  |  |  | 〇：良好 △：一部 不十分 ×：不十分
[8 empty] | 内容 |  | 期日 | 担当
一般 | 始業点検 |  |  |  | 点検する内容、判定基準を明確にしている
一般 | 始業点検 |  |  |  | 点検結果を記録できるようにしている （数値判定は数値記録できるように）
一般 | 始業点検 |  |  |  | 決められた点検を実施している
一般 | 始業点検 |  |  |  | ポカヨケが明確になっており、点検項目に入っている
一般 | 標準作業 |  |  |  | 作業手順書は作業の急所を明確に指示している。
一般 | 標準作業 |  |  |  | 作業手順書はQC表など上位文書と整合している
一般 | 標準作業 |  |  |  | 作業者への教育内容・方法を明確にしている。
一般 | 標準作業 |  |  |  | 配置している作業者は教育が実施され、教育記録が残されている。
一般 | 標準作業 |  |  |  | 作業観察が行われている
一般 | 標準作業 |  |  |  | 作業の結果を日々確認している （作業日報等の確認）
一般 | 標準作業 |  |  |  | 作業している製品の作業手順書はすぐ見れる状態にしている
一般 | 標準作業 |  |  |  | 不良・保留品の表示方法と置き場が明確
一般 | 標準作業 |  |  |  | 端数の表示方法を決めている
一般 | 標準作業 |  |  |  | チョイ置きされたものが工程内にない
一般 | 初物管理 （変更点） |  |  |  | 初物の検査内容、方法を明確し実施されている ※取引先のための品質保証マニュアル 付表1に基づいて実施されていること
一般 | 初物管理 （変更点） |  |  |  | 検査結果を確認している
一般 | 初物管理 （変更点） |  |  |  | 初物解除が決め通り実施されている
一般 | 工程異常 （変化点） |  |  |  | 工程異常とする内容を明確にしている ポカヨケ故障、QA機故障、設備異常等
一般 | 工程異常 （変化点） |  |  |  | 工程異常時の製品遡り確認が行われている
一般 | 工程異常 （変化点） |  |  |  | 異常に対する処置、製品処置した結果が記録されている。
一般 | 不適合品 処置 |  |  |  | 工程内不適合に対して不適合品処置報告書が発行されている
一般 | 不適合品 処置 |  |  |  | 不適合品の修正は上位者の許可がある
一般 | 計測機器 管理 |  |  |  | 点検する対象機器、点検内容、判定基準を明確にしている
一般 | 計測機器 管理 |  |  |  | 始業点検結果を記録できるようにしている
一般 | 計測機器 管理 |  |  |  | 有効期限切れ、未登録が現場で視える化されている
一般 | IATF |  |  |  | QC表の特殊特性項目が現場の標準と検査記録に明記されている
溶解 | 測定分析 |  | 溶湯成分の不適合 | ｲﾝｺﾞｯﾄ識別間違え | 定期的に成分測定を行う
溶解 | 識別管理 |  | 溶湯成分の不適合 | 返材の識別ミス | 返材容器に合金種類又は色識別がなされていること
溶解 | 識別管理 |  | 溶湯成分の不適合 | 返材の識別ミス | 返材の容器置き場が対象合金で明確にする
溶解 | 測定分析 |  | 溶湯成分の不適合 | 異種合金の場合は保持炉溶湯入れ替え後の溶湯成分規格外 | 異種合金は溶湯入れ替え時に成分分析実施
溶解 | 標準作業 |  | ハードスポット多発 | 異種合金の場合は保持炉溶湯入れ替え後の沈静時間不足 | 異種合金入れ替え後の沈静時間を標準化
溶解 | 標準作業 |  | ハードスポット多発 | 溶湯不足で鋳造停止し、溶湯補給後の再鋳造で異物が沈静していない | 溶湯不足で鋳造停止後の沈静時間を標準化
溶解 | 標準作業 |  | 溶湯温度異常 | 集中溶解炉からの出湯温度不適 | 作業標準に出湯温度規定
金型 | 始業点検 |  | 平面度異常・焼付き （冷却未通水） | 冷却未通水の見える化不足 | オープンマニホールド、流量管理などで未通水を検出できる
金型 | 標準作業 |  | 平面度異常・焼付き （金型磨き・定期交換） | 重要品質ポイントの未反映 （加工基準・座面・打刻座・干渉範囲等々） | 金型整備標準に重要ポイントが反映されている
金型 | 予備部品 管理 |  | 平面度異常・焼付き （金型磨き・定期交換） | 定期交換の不遵守 | 金型予備を部品設定し、設定どおりに在庫があること
金型 | その他 |  | 鋳抜孔寸法不具合 | ピン図の不備による寸法不良 | 全てのピン図が現場で確認できること
鋳造 | 条件管理 |  | 鋳造条件異常 | 鋳造条件不遵守 | 決められた条件で生産されていること
鋳造 | ポカヨケ |  | 鋳造条件異常 | 重要条件のポカヨケ不足 | 実高速距離・ビスケット厚さ・高速速度・鋳造圧力等の重要条件は、可能な限り公差外で自動排出・停止を設定する
鋳造 | 金型管理 |  | 金型ヒートチェック発生 | 金型更新遅れ | 金型更新基準の明確化 機能部品：100000～120000ショット 黒皮シール部：20000～40000ショット 外観製品：20000～60000ショット
鋳造 | 標準作業 |  | 金型ヒートチェック発生 | 外観の型ｸﾗｯｸ基準不明確 | 外観基準片or高さで規格化されている
鋳造 | 標準作業 |  | 金型ヒートチェック発生 | 黒皮仕様面等、機能欠陥予測部位の抽出不足 （加工基準・ﾊﾞｯﾌﾙ座・締付座・黒皮シール・干渉範囲・ラベル座・打刻座） | 重要箇所を抽出し、検査規格や金型整備標準に織り込む
鋳造 | 標準作業 |  | 黒皮シール異常によるオイル漏れ | 検査項目不足 キズ・打痕の発生防止不足 | 外観全数検査 作業中のキズ・打痕に対する作業台、容器などへの配慮がされている
鋳造 | ポカヨケ | ○ | ばり・クラック・金型のダレが相手物干渉 | 干渉範囲のポカヨケ不足 | 抽出事項に3mm以下の箇所は空振り加工・治具等で保証する
鋳造 | 始業点検 |  | 鋳巣・洩れ等の内部品質 | 鋳造条件不適 （内部冷却未通水） | 通水チェック記録が毎直可能なようにする
鋳造 | 標準作業 |  | トライ不良の流出 | トライショットの見極めモレ | 立上げ時、チョコ停時のﾄﾗｲｼｮｯﾄ数を標準化する。
鋳造 | ポカヨケ |  | 寸法不具合（歪） | プレスにOFWが挟まり、製品変形 | 通電センサーや光電管センサーを用いて、セット時浮きを検出する全数保証が出来ている
鋳造 | 標準作業 | ○ | 鋳抜き、ヌスミ形状不具合による、素材～加工で成形される油路閉塞 | 発生 油路となる素材部位のピン折れ、ピン曲り、型欠け、ヌスミ折れ、ヌスミ摩耗により、加工された時に貫通せずに油路閉塞。 | 発生 基本的に内部冷却を設置する。 冷却入らない場合はスプレーポイントを設置し、焼付きの防止を行う。
鋳造 | 標準作業 | ○ | 鋳抜き、ヌスミ形状不具合による、素材～加工で成形される油路閉塞 | 流出 油路となる部位の検査方法不適切による見逃し | 流出 油路成形素材部は目視のみの検査不可。 ピンやヌスミ深さがL/D>8の場合はノギスやゲージで管理し、焼付き状態は切断で確認すること
鋳造検査 | 標準作業 |  | 鋳抜き、ヌスミ形状不具合による、素材～加工で成形される油路閉塞 | 測定ポイントが不適切 | 切断で肉厚を確認する。切断箇所が明記されている
鋳造検査 | 標準作業 |  | 寸法不具合（一般） | 検査方法不適 基準の多数が中子にある場合 | 基準となる中子を通常の固定・可動として測定ポイントを決定
鋳造検査 | 標準作業 |  | 曲がり 曲がりによる肉厚不足 | ロングピン （長いトンネルピンも忘れずに） | ピン長さがピン径の5倍以上の場合いずれかの検査を行っている ・ピン先端位置を測定する ・ピンゲージを作製して検査 ・切断して肉厚検査(切断位置明確なこと)
鋳造検査 | その他 |  | 後工程での寸法変化 | 熱処理or焼付塗装で寸法が変化 | 後工程で製品を熱処理工程がある場合、その寸法変化を試作にて判断し、鋳造時の管理寸法を明確に設定する
鋳造検査 | 標準作業 |  | ばり残り | カッター径指示などで加工範囲が狭く、外形に発生した余肉を取りきれない | 外形、余肉不可等の検査項目の設置
ばり取り | 標準作業 |  | ばり残り(機械加工) | 製品切削中の刃具折れの選別ミス | 刃具折れした際に、製品中にOK部とNG部が混在し、判断ミスを起こすため、機械加工の最終切削部を明確にして検査項目とする
ばり取り | 始業点検 |  | 加工機や後工程の治具に干渉 | 干渉物の未確認 | 加工治具についてはラフガイドやクランプについても使用位置や干渉を確認する
ばり取り | 標準作業 |  | 加工機や後工程の治具に干渉 | 指示内容不足 | 重要ポイントを標準に記載されている ・貫通保証部 ・加工基準 ・平面確保部 ・後工程使用部
ばり取り | 標準作業 | ○ | 油路・水路・空路未貫通 保証精度不足 | 人の手で作業している （工程保証度が低い） | 貫通保証部は機械加工保証か、ゲージによる全数検査実施
ばり取り | 標準作業 |  | ショット玉詰り | 黒皮仕様のパッキン溝等に詰まる | 全数検査実施
ばり取り | 識別管理 |  | ショット玉詰り | 素材梱包状態の仕切り板にショット玉が付着し、仕切り板を動かした際に完成品に付着 | 素材仕切り板を取った際の置き場を明確にして、完成品に付着しないようにする
ばり取り | 条件管理 |  | ショット玉詰り | 鋳造後の水冷の水が射抜きに残り、ショット玉が詰まる （M6以下の鋳抜き） | 基本的にM6以下の下穴は水冷禁止か 水冷後にエアーブローにて水分除去
ばり取り | 始業点検 |  | プレスによる割れ | プレスでばりを除去する際、プレスの先に製品があると製品のバラツキや機械故障で割れることがある | 治具と製品の定期チェックを行う
ばり取り | 標準作業 | ○ | フライスによる通路部膜ばり貫通部閉塞 | 鋳抜き(主に固定からの鋳抜き、1工程基準穴)膜ばりをフライスで除去する場合、歪み、ピンバック、ピン欠けの影響で未貫通が発生する | ・歪み検査実施(能力あれば抜取り可) ・ピンはセットピンにする(過去トラ：主型凹みによるピンバック) ・膜ばりを打抜いて、厚さを検査
ばり取り | 標準作業 |  | 締付け穴組付け不良 | 締付け穴の膜ばりをドリルで貫通させる場合ヒューマンエラーで未貫通が発生する | ・ボール盤で行う場合、最下点の到達を検出できるようにする ・ハンドで行う場合治具等で貫通保証
ばり取り | 標準作業 |  | 締付け座面バリ残り | 締付け座面が押出しピン及びドリル貫通をさせた際にバリが発生 | ・検査項目に反映されている
ばり取り | ポカヨケ |  | ばり取り不良 | 工程飛ばし | ばり取り工程を完全に飛ばした場合、自動的に検出する ・カウンター管理 ・ポカヨケの実施
ばり取り | その他 |  | 外観不良 | 外観要求部位の抽出・反映不足により工具キズの発生及び未検出 | 抽出された外観要求部位のキズ・打痕を防止した工程設計になっているか
ばり取り | 標準作業 | ○ | 黒皮ｼｰﾙ面削り過ぎによるOIL洩れ | ばり取り工具選定ﾐｽにより、削り過ぎが発生する。部位によってはｴｱｰﾂｰﾙなどを使用すると削り過ぎとなる。 | 図面要求値と整合した工具選定となっている 標準書に指定された工具が指示されている
熱処理 | 標準作業 | ○ | 硬度不足 | 熱処理温度異常 | 熱電対の使用頻度を設定している 熱電対の定期校正を行っている 熱処理線図が保管管理できている 熱処理条件が始業点検で確認されている
加工 | 標準作業 |  | 加工面巣の流出 | 基準不明確 | 鋳巣の限度を標準書で明確化
加工 | 標準作業 |  | ｺﾝﾀﾐ規格外 | 洗浄液管理不十分 | 洗浄液の液交換管理方法を明確にし、記録・運用する
加工 | 標準作業 |  | ｺﾝﾀﾐ規格外 | 洗浄液管理不十分 | 洗浄液のろ過装置orオイルスキマーを設置
加工 | 標準作業 |  | ｺﾝﾀﾐ規格外 | 検査不足 | コンタミ重量を定期的に測定している
加工 | ポカヨケ | ○ | 通路部 未加工品流出 | ポカヨケの不足 | 工程飛ばしのワークは次工程で治具セット出来ない様にﾎﾟｶﾖｹ設置。全工程に設置確認
加工 | その他 |  | 未加工品流出 | 1個流し（整流作業）出来ていない | 工程間の滞留在庫がないようにする
加工 | 標準作業 |  | 加工寸法不良 | ATC切粉噛み込み 構成刃先 | 公差0.1以下の部位は、シリンダーマイクロ、プラグゲージ等で全数検査を行う 圧入等で製品保証できない穴も全検査を行う
加工 | 標準作業 |  | 加工寸法不良 | 刃具劣化・構成刃先 | 刃具定期交換頻度を決めて実施
加工 | 始業点検 |  | 加工寸法不良 | 刃具劣化・構成刃先 | 貫通しない精度穴はセンタースルークーラントを使用し、構成刃先を防止する クーラントのフィルターは定期的に点検する
加工 | ポカヨケ |  | 加工寸法不良 | ワークセットミス | 各工程に着座ｾﾝｻｰを設置し、不可能な場所はいずれかの工程にﾎﾟｶﾖｹを設置する
加工 | 始業点検 |  | 加工寸法不良 | 切削油管理不十分 | 切削油残量を定期的にチェックできるように規定・運用する
加工 | 始業点検 |  | 加工寸法不良 | 切削油管理不十分 | 切削濃度を定期的にチェックできるように規定・運用する
加工 | トレーサビリティ |  | ﾄﾚｰｽ能力不足 | 不具合記録の不明確 | 製品の不良内容・機械の不具合内容を時系列で記録して、保管できるように運用する
加工 | トレーサビリティ |  | ﾄﾚｰｽ能力不足 | 製品のﾄﾚｰｻﾋﾞﾘﾃｨ不足 | 加工日を製品にナンバリングして、識別を行う(自動刻印推奨)
加工 | トレーサビリティ |  | ﾄﾚｰｽ能力不足 | 製品のﾄﾚｰｻﾋﾞﾘﾃｨ不足 | リークテスタやQA機は正常な終了をマーキングする(自動刻印推奨)
加工 | 条件管理 |  | 膜ばり残り | 貫通加工部の加工カエリ。膜ばり | ドリルの貫通長さを2mm以上取る
加工 | ポカヨケ | ○ | 通路部膜ばり残り | ポカヨケの未設定 | 貫通保証部はポカヨケを設置する オイル・水の通路は必須
塗装 メッキ | 計測機器 管理 | ○ | 膜厚不良 | 膜厚測定結果異常 | 膜厚計の定期校正を行っている
組立 | ポカヨケ | ○ | ネジ斜め入れ・欠品 | 作業ﾐｽによる欠品・誤組 | 検査装置（変位センサー）にてネジ欠品・浮きを自動検知する
組立 | ポカヨケ | ○ | ネジ斜め入れ・欠品 | 作業ﾐｽによる欠品・誤組 | QLのOK信号をカウンター規定回数で取って、アンクランプする
組立 | ポカヨケ | ○ | ネジ締付けトルク不足 | 作業ﾐｽによるトルク不足 | 締付けトルクに規定がある部品の場合、トルクOKをQLの信号で拾って、機械の起動条件にすることで、起動忘れや締め忘れを防止する
組立 | 計測機器 管理 |  | ネジ締付けトルク不足 | ツール（レンチ）の故障 | トルクレンチをトルクチェッカーにて校正し、記録を残す
組立 | 標準作業 |  | ネジ締付けトルク不足 | ツール（レンチ）の故障 | 抜取りでワークの増し締めトルク検査を行う
組立 | ポカヨケ |  | ネジ締付け部分よりリーク | 一つの部品を2か所以上で締付ける場合、締付ける順番の不備で部品が傾き漏れに繋がる | 試作時に締付ける順番の検証を実施し、最適な順番を決める。また、ハード的に順番不順守品が混入しないようにする 締付けてシールする部分がある場合は、先に締付けること
圧入 | ポカヨケ | ○ | 圧入ピン・プラグ・パイプ斜め入れ・欠品 | 作業ﾐｽによる欠品・誤組 | QA機にてピン欠品・プラグ欠品・ガスケットの欠品・2枚入れきを自動検知する
圧入 | ポカヨケ |  | 圧入ピン・プラグ・パイプ斜め入れ・欠品 | 作業ﾐｽによる欠品・誤組 | 圧入機にセンサー設置し、部品の装填を検出して、起動条件の一部にする
圧入 | 標準作業 | ○ | 圧入ピン・プラグ・パイプ斜め入れ・欠品 | 作業ﾐｽによる欠品・誤組 | 内径はゲージで全数検査 圧入時はロードセルで全数検査 圧入荷重管理がランプ等で見える化されている
圧入 | 標準作業 |  | パイプ抜け力不足 | パイプに異常 径・材質 | 量産前に抜け力のCp検証する
圧入 | 予備部品 管理 |  | パイプ抜け力不足 | シール材劣化 | シール材（ボンド）の保管方法（場所、使用期限）が決まっている
リーク | 始業点検 | ○ | 洩れ品流出 | 圧検機動作不良 | OK/NGﾏｽﾀを保管し、1回/日以上で点検する OKマスターは数値記録推奨
リーク | 始業点検 |  | 洩れ品流出 | 圧検機動作不良 | マスタの保管場所は、コンタミ防止ができている
リーク | 識別管理 |  | 洩れ品流出 | 識別不足 | OK・NGの判別マーキングを行う(自動刻印推奨)
リーク | その他 |  | 洩れ品流出 | シール範囲不適切 | 実機のシールライン（FIPGの場合は塗布ライン）でシールして、整合を持たせる。 実機でOリング部をベタシール等無いように
リーク | その他 |  | 洩れ品流出 | シール範囲不適切 | 部屋が複数の場合は、一方をテスト中、他方を大気開放する
リーク | その他 |  | 洩れ品流出 | 製品状態が出荷状態ではない | 組付け部品がある場合は、出荷状態でリークテストする
リーク | 始業点検 |  | 洩れ品流出 | 大洩れ品を含浸したために含浸破壊 | 洩れ量は大洩れ(含浸不可)と小洩れ(含浸可)に判定されている
FIPG塗布 | 始業点検 |  | FIPGハミ出し、切れ | ディスペンサー管理不足 | ディスペンサー元圧や温度を始業点検
FIPG塗布 | 始業点検 |  | FIPGハミ出し、切れ | ディスペンサー管理不足 | 捨て内方法を規定し、始業点検に反映
FIPG塗布 | 標準作業 |  | FIPG接着不良 | 水分の過剰な残り | 洗浄後、FIPG塗布までに乾燥していること
FIPG塗布 | ポカヨケ | ○ | FIPG接着不良 | 塗布後に硬化 | 塗布後に接着するまでをﾀｲﾏｰ管理
オイルシール | 標準作業 |  | オイルシールの切れ | 圧入力異常による切れ、メクレ | オイルシール圧入時にオイルや水を塗布
検査 | 標準作業 |  | 黒皮パッキン溝面に異物 | ばり、ショット玉、切粉混入 | ピンゲージで全数確認
検査 | その他 |  | サブアッシ後の寸法不良 | 圧入工程等での寸法変動を検査していない | 量産前に圧入後のピッチが検証されている
梱包 | 標準作業 |  | 切削面油分・汚れ付着 | 荷姿不明確 | 重要な面は容器や蓋に接触しないように、荷姿を設定している
梱包 | 標準作業 |  | 切削面油分・汚れ付着 | 荷姿不適 | 脱脂面は容器・手がFIPG面に接触しない
梱包 | 標準作業 |  | 容器汚れの製品への付着 | 容器の取り扱い不適 | 容器に雨水・ゴミ等混入しないように保管されている
梱包 | 識別管理 |  | 製品の混入 | 類似品の容器の識別不足 | 容器を類似品と外観上識別する